## Full1
Características del mineral de la proveta
Forma	Alotriomórfica
Exfoliación al pulido	No apreciable
Reflectividad	Media
Coloración	Gris verdoso
Resistencia al pulido	No apreciable
Pleocroísmo	No presenta
Anisotropia	Isótropo
Colores de interferencia	No presenta
Reflexiones internas	No presenta
Abundancia	25%

## Full2
Otros minerales importantes de la proveta (%)	Esfalerita 50%	Galena 20%	Pirita 5%

## Full3
Características generales del mineral	Tetrahedrita-Tennantita
Fórmula química	(Cu,Fe)12Sb4S13-(Cu,Fe)12As4S13
Exfoliación al pulido	Puede ser visible
Reflectividad	Media (30-30.5%)
Coloración	Blanco grisáceo a blanco-gris verdoso. La tonalidad verdosa es más típica de la tennantita
Resistencia al pulido	Media: ~calcopirita, >digenita, <esfalerita
Pleocroísmo	No presenta
Anisotropia	Isótropo
Colores de interferencia	No presenta
Reflexiones internas	Rojas marrones, frecuentes en la tennantita y las rojizas, raras en la tetraedrita
Minerales associados	Minerales de Ag, bornita, bournonita, brannerita, calaverita, calcopirita, minerales de Co-Ni, covellita, delafossita, entre otros