## Full1
Característiques del mineral de la proveta
Forma	Al·lotriomòrfa
Exfoliació al polit	No visible
Reflectivitat	Mitjana
Colors	Gris verdós
Duresa al polit	No visible
Pleocroisme	No en presenta
Anisotropia	Isòtrop
Colors d'interferència	No en presenta
Reflexions internes	No en presenta
Abundància	25%

## Full2
Altres minerals importants a la proveta (%)	Esfalerita 50%	Galena 20%	Pirita 5%

## Full3
Característiques generals del mineral	Tetraedrita-Tennantita
Fórmula química	(Cu,Fe)12Sb4S13-(Cu,Fe)12As4S13
Exfoliació al polit	Pot ser visible
Reflectivitat	Mitja (30-30.5%)
Colors	Blanc grisós a blanc-gris verdós. La tonalitat verdosa és més típica de la tennantita
Duresa al polit	Mitja: ~calcopirita, >digenita, <esfalerita
Pleocroisme	No en presenta
Anisotropia	Isòtrop
Colors d'interferència	No en presenta
Reflexions internes	Vermelles marronoses, frequents en la tennantita i les vermelloses, rares en la tetraedrita
Minerals associats	Minerals de Ag, bornita, bournonita, brannerita, calaverita, calcopirita, minerals de Co-Ni, covellita, delafossita, entre d'altres