## Hoja1
Minerals Opacs | Colors | Reflectivitat | Pleocroisme | Resistència al polit | Anisotropia | Colors d'interferència | Reflexions Internes
Grafit | Marrons / Grisos | Baixa | Fort | Baixa | Fortament Anisòtrop | Grocs / Liles / Marrons / Grisos | No
Or-Electre | Blancs / Grocs | Molt Alta | No en presenta o dèbil | Baixa | Isòtrop / Debilment Anisòtrop | Verds / Sense | No
Plata | Blancs / Rosats / Marrons | Molt Alta | No en presenta o dèbil | Baixa | Isòtrop | Sense | No
Coure | Rosats / Marrons | Alta | No en presenta o dèbil | Baixa | Isòtrop / Debilment Anisòtrop | Grisos / Sense | No
Esfalerita | Blaus / Marrons / Grisos | Baixa | No en presenta o dèbil | Mitja | Isòtrop | Sense | Si
Pirita | Blancs / Grocs | Alta | No en presenta o dèbil | Alta | Isòtrop / Debilment Anisòtrop | Grocs / Blaus / Verds / Marrons / Sense | No
Pirrotina | Blancs / Rosats / Marrons / Grisos | Mitja | No en presenta o dèbil | Mitja | Fortament Anisòtrop | Grocs / Blaus / Verds / Grisos | No
Calcopirita | Grocs | Alta | No en presenta o dèbil | Mitja | Isòtrop / Debilment Anisòtrop | Grocs / Blaus / Verds / Grisos / Sense | No
Estibina | Blancs / Grisos | Mitja / Alta | Fort | Baixa | Fortament Anisòtrop | Blaus / Marrons / Grisos | No
Rútil | Blaus / Grisos | Baixa | No en presenta o dèbil | Alta | Debilment Anisòtrop / Fortament Anisòtrop | Emmascarats per les reflexions internes | Si
Hematites | Blancs / Blaus / Grisos | Baixa / Mitja | No en presenta o dèbil | Alta | Debilment Anisòtrop / Fortament Anisòtrop | Blaus / Verds / Marrons / Grisos | Si
Ilmenita | Blancs / Rosats / Marrons / Grisos | Baixa | No en presenta o dèbil | Alta | Fortament Anisòtrop | Verds / Marrons / Grisos | Si / No
Magnetita | Marrons / Grisos | Baixa / Mitja | No en presenta o dèbil | Alta | Isòtrop | Sense | Si / No
Cromita | Marrons / Grisos | Baixa | No en presenta o dèbil | Alta | Isòtrop | Sense | Si / No
Goethita | Blancs / Blaus / Grisos | Baixa | No en presenta o dèbil | Alta | Debilment Anisòtrop / Fortament Anisòtrop | Grocs / Blaus / Verds / Marrons / Grisos | Si
Covellita | Blancs / Blaus / Rosats | Baixa / Mitja | Fort | Baixa | Fortament Anisòtrop | Grocs / Marrons | No
Marcassita | Blancs / Grocs / Rosats / Verds | Alta | Fort | Alta | Fortament Anisòtrop | Grocs / Blaus / Verds | No
Tetrahedrita-Tennantita | Blancs / Verds / Grisos | Mitja | No en presenta o dèbil | Mitja | Isòtrop | Sense | Si
Pirargirita-Proustita | Blancs / Blaus / Grisos | Mitja | No en presenta o dèbil | Baixa | Fortament Anisòtrop | Emmascarats per les reflexions internes | Si
Arsenopirita | Blancs / Grocs / Rosats | Alta | No en presenta o dèbil | Alta | Debilment Anisòtrop / Fortament Anisòtrop | Grocs / Blaus / Verds / Marrons | No
Galena | Blancs / Grisos | Mitja / Alta | No en presenta o dèbil | Baixa | Isòtrop | Sense | No
Calcosina | Blancs / Blaus / Grisos | Mitja | No en presenta o dèbil | Baixa | Isòtrop / Debilment Anisòtrop | Rosats / Verds | No
Pentlandita | Grocs / Rosats | Alta | No en presenta o dèbil | Mitja | Isòtrop | Sense | No
Bismut | Blancs / Rosats | Molt Alta | No en presenta o dèbil | Baixa | Debilment Anisòtrop / Fortament Anisòtrop | Verds | No
Boulangerita | Blancs / Blaus / Verds | Mitja / Alta | No en presenta o dèbil | Baixa | Debilment Anisòtrop / Fortament Anisòtrop | Blaus / Verds / Marrons / Grisos | Si / No
Bournonita | Blaus / Verds / Grisos | Mitja / Alta | No en presenta o dèbil | Baixa | Isòtrop / Debilment Anisòtrop | Grocs / Rosats / Blaus / Verds / Marrons | No
Braunita | Marrons / Grisos | Baixa / Mitja | No en presenta o dèbil | Alta | Debilment Anisòtrop | Blaus / Marrons / Grisos | Si / No
Cassiterita | Marrons / Grisos | Baixa | No en presenta o dèbil | Alta | Debilment Anisòtrop / Fortament Anisòtrop | Emmascarats per les reflexions internes | Si
Cinabri | Blancs / Blaus / Verds / Grisos | Mitja | No en presenta o dèbil | Baixa | Fortament Anisòtrop | Grisos / Emmascarats per les reflexions internes | Si
Cobaltita | Blancs / Rosats | Alta | No en presenta o dèbil | Alta | Isòtrop / Debilment Anisòtrop | Grisos / Sense | No
Enargita | Rosats / Marrons / Grisos | Mitja | No en presenta o dèbil | Mitja | Fortament Anisòtrop | Blaus / Verds / Marrons | Si / No
Molibdenita | Blancs / Blaus / Grisos | Baixa / Mitja | Fort | Baixa | Fortament Anisòtrop | Blancs / Rosats / Blaus | No
Niquelina | Grocs / Rosats / Marrons | Alta | No en presenta o dèbil | Alta | Fortament Anisòtrop | Grocs / Blaus / Verds / Grisos | No
Pirolusita | Blancs / Grocs / Rosats | Mitja / Alta | No en presenta o dèbil | Alta | Fortament Anisòtrop | Grocs / Blaus / Verds / Marrons / Grisos | No
Bixbita | Grocs / Rosats / Marrons / Grisos | Baixa / Mitja | No en presenta o dèbil | Alta | Isòtrop | Sense | No
Opcions: | Blancs / Grocs / Rosats / Blaus / Verds / Marrons / Grisos | Baixa / Mitja / Alta / Molt Alta | No en presenta o dèbil / Fort | Baixa / Mitja / Alta | Isòtrop / Debilment Anisòtrop / Fortament Anisòtrop | Blancs / Grocs / Rosats / Liles / Blaus / Verds / Marrons / Grisos / Emmascarats per les reflexions internes / Sense | Si / No