## Hoja1
Minerales opacos | Colores | Reflectividad | Pleocroísmo | Resistencia al pulido | Anisotropía | Colores de interferencia | Reflexiones Internas
Grafito | Marrón / Gris | Baja | Fuerte | Baja | Fuertemente anisótropo | Amarillo / Morado / Marrón / Gris | No
Oro-Electro | Blanco / Amarillo | Muy alta | No presenta o débil | Baja | Isótropo / Débilmente anisótropo | Verde / Sin | No
Plata | Blanco / Rosado / Marrón | Muy alta | No presenta o débil | Baja | Isótropo | Sin | No
Cobre | Rosado / Marrón | Alta | No presenta o débil | Baja | Isótropo / Débilmente anisótropo | Gris / Sin | No
Esfalerita | Azul / Marrón / Gris | Baja | No presenta o débil | Mediana | Isótropo | Sin | Si
Pirita | Blanco / Amarillo | Alta | No presenta o débil | Alta | Isótropo / Débilmente anisótropo | Amarillo / Azul / Verde / Marrón / Sin | No
Pirrotina | Blanco / Rosado / Marrón / Grisos | Media | No presenta o débil | Mediana | Fuertemente anisótropo | Amarillo / Azul / Verde / Gris | No
Calcopirita | Amarillo | Alta | No presenta o débil | Mediana | Isótropo / Débilmente anisótropo | Amarillo / Azul / Verde / Gris / Sin | No
Estibina | Blanco / Gris | Media / Alta | Fuerte | Baja | Fuertemente anisótropo | Azul / Marrón / Gris | No
Rutilo | Azul / Gris | Baja | No presenta o débil | Alta | Débilmente anisótropo / Fuertemente anisótropo | Enmascarados por las reflexiones internas | Si
Hematites | Blanco / Azul / Gris | Baja / Media | No presenta o débil | Alta | Débilmente anisótropo / Fuertemente anisótropo | Azul / Verde / Marrón / Gris | Si
Ilmenita | Blanco / Rosado / Marrón / Gris | Baja | No presenta o débil | Alta | Fuertemente anisótropo | Verde / Marrón / Gris | Si / No
Magnetita | Marrón / Gris | Baja / Media | No presenta o débil | Alta | Isótropo | Sin | Si / No
Cromita | Marrón / Gris | Baja | No presenta o débil | Alta | Isótropo | Sin | Si / No
Goethita | Blanco / Azul / Gris | Baja | No presenta o débil | Alta | Débilmente anisótropo / Fuertemente anisótropo | Amarillo / Azul / Verde / Marrón / Gris | Si
Covellita | Blanco / Azul / Rosado | Baja / Media | Fuerte | Baja | Fuertemente anisótropo | Amarillo / Marrón | No
Marcassita | Blanco / Amarillo / Rosado / Verde | Alta | Fuerte | Alta | Fuertemente anisótropo | Amarillo / Azul / Verde | No
Tetrahedrita-Tennantita | Blanco / Verde / Gris | Media | No presenta o débil | Mediana | Isótropo | Sin | Si
Pirargirita-Proustita | Blanco / Azul / Gris | Media | No presenta o débil | Baja | Fuertemente anisótropo | Enmascarados por las reflexiones internas | Si
Arsenopirita | Blanco / Amarillo / Rosado | Alta | No presenta o débil | Alta | Débilmente anisótropo / Fuertemente anisótropo | Amarillo / Azul / Verde / Marrón | No
Galena | Blanco / Gris | Media / Alta | No presenta o débil | Baja | Isótropo | Sin | No
Calcosina | Blanco / Azul / Gris | Media | No presenta o débil | Baja | Isótropo / Débilmente anisótropo | Rosado / Verde | No
Pentlandita | Amarillo / Rosado | Alta | No presenta o débil | Mediana | Isótropo | Sin | No
Bismuto | Blanco / Rosado | Muy alta | No presenta o débil | Baja | Débilmente anisótropo / Fuertemente anisótropo | Verde | No
Boulangerita | Blanco / Azul / Verde | Media / Alta | No presenta o débil | Baja | Débilmente anisótropo / Fuertemente anisótropo | Azul / Verde / Marrón / Gris | Si / No
Bournonita | Azul / Verde / Gris | Media / Alta | No presenta o débil | Baja | Isótropo / Débilmente anisótropo | Amarillo / Rosado / Azul / Verde / Marrón | No
Braunita | Marrón / Gris | Baja / Media | No presenta o débil | Alta | Debilment Anisòtrop | Azul / Marrón / Gris | Si / No
Casiterita | Marrón / Gris | Baja | No presenta o débil | Alta | Débilmente anisótropo / Fuertemente anisótropo | Enmascarados por las reflexiones internas | Si
Cinabrio | Blanco / Azul / Verde / Gris | Media | No presenta o débil | Baja | Fuertemente anisótropo | Gris / Enmascarados por las reflexiones internas | Si
Cobaltita | Blanco / Rosado | Alta | No presenta o débil | Alta | Isótropo / Débilmente anisótropo | Gris / Sin | No
Enargita | Rosado / Marrón / Gris | Media | No presenta o débil | Mediana | Fuertemente anisótropo | Azul / Verde / Marrón | Si / No
Molibdenita | Blanco / Azul / Gris | Baja / Media | Fuerte | Baja | Fuertemente anisótropo | Blanco / Rosado / Azul | No
Niquelina | Amarillo / Rosado / Marrón | Alta | No presenta o débil | Alta | Fuertemente anisótropo | Amarillo / Azul / Verde / Gris | No
Pirolusita | Blanco / Amarillo / Rosado | Media / Alta | No presenta o débil | Alta | Fuertemente anisótropo | Amarillo / Azul / Verde / Marrón / Gris | No
Bixbita | Amarillo / Rosado / Marrón / Gris | Baja / Media | No presenta o débil | Alta | Isótropo | Sin | No
Opciones: | Blanco / Amarillo / Rosado / Azul / Verde / Marrón / Gris | Baja / Media / Alta / Muy alta | No presenta o débil / Fuerte | Baja / Mediana / Alta | Isótropo / Débilmente anisótropo / Fuertemente anisótropo | Azul / Amarillo / Rosado / Morado / Azul / Verde / Marrón / Gris / Enmascarados por las reflexiones internas / Sin | Si / No