## Hoja1
Descripción Características Minerales Opacos | Coloración | Reflectividad | Pleocroísmo | Resistencia al pulido | Anisotropía | Colores de interferencia | Reflexiones Internas
| Blancos: Tonos blanquecinos | Baja: < 20%, poco reluciente, se ve muy oscuro | No presenta o débil: No cambia o varia muy poco la tonalidad del color al cambiar la orientación del cristal respecto a la luz incidente polarizada | Baja: Cristales con un rayado muy marcado debido al pulido y corresponden a minerales blandos (dureza inferior a 3 en la escala de Mohs) | Isótropo : No refleja la luz al interponer el analizador, sección o mineral de alta simetria | Blancos: Tonos blanquecinos | Sí: Presencia de chispas de luz al interponer el analizador
| Amarillos: Tonos amarillentos | Media: 20 - 40%, moderadamente reluciente | Fuerte: Cambia la tonalidad del color al cambiar la orientación respecto a la luz incidente polarizada | Media: Cristales con un rayado medianamente marcado debido al pulido y corresponden a minerales medianamente duros (dureza entre 3 y 5 en la escala de Mohs) | Débilmente Anisótropo : Poco o moderadamente anisótropo, refleja la luz al interponer el analizador y varia mucho de color al cambiar la orientación del cristal respecto a la luz incidente | Amarillos: Tonos amarillentos | No: Ausencia de chispas de luz al interponer el analizador
| Rosados: Tonos rosados, beige y liláceos | Alta: 40 - 60%, muy reluciente |  | Alta: Cristales con un rayado poco o nada marcado debido al pulido y corresponden a minerales duros (dureza superior a 5 en la escala de Mohs) | Fuertemente Anisótropo : Muy anisótropo, refleja luz al interponer el analizador y varia mucho de color al cambiar la orientación del cristal respecto a la luz incidente | Rosados: Tonos rosados
| Azules: Tonos azulados | Muy alta: > 60%, extremadamente reluciente |  |  |  | Lilas: Tonos liláceos
| Verdes: Tonos verdosos |  |  |  |  | Azules: Tonos azulados
| Marrones: Tonos marronosos, rojizos i anaranjados |  |  |  |  | Verdes: Tonos verdosos
| Grises: Tonos grisáceos que varian de más oscuro a más claro |  |  |  |  | Marrones: Tonos marronosos, rojizos y anaranjados
Grises: Tonos grisáceos que varian de más oscuros a más claros
Enmascarados por reflexiones internas: No se aprecian bien los colores de interferencia debido a la presencia de reflexiones internas
Sin : No presenta colores de interferencia